## Dimensionering
|  |  |  | Dimensionering Urban Överbyggnad |  |  |  | Bilaga B
Natursten
Dimensionering av naturstensbeläggning
B.1 Hällar | [7 empty] | B.1
Beräkningsformeln som Exceldokument kan hämtas från olika hemsidor, t.ex. www.sten.se
Den utgår från ett förslag till formeln i Europastandarden SS-EN 1341: 2001 Annex A
Den ger ett värde för plattjocklek givet trafikklass, ytdimension och stenens böjhållfasthet
Sätt- och fogmaterial enligt
Utemiljö 2020 **
Makadam 2-4, 2-5, 2-6 mm
Siktkurva AMA 20 DCG/1
** Sveriges Stinidustriförbund
Stenhandboken Utemijlö mars 2020
t = plattjocklek
Formeln ovan kan också skrivas:
[5 empty] | antal standard- | P = Brottlast
|  |  |  | Trafikklass | axelöverfarter | KN
Tjocklek häll |  |  |  | G | 0 | 3.5
t = | #DIV/0! | mm |  | GC | 0 | 6
|  |  |  | 0 | < 50000 | 9
P |  | kN |  | 1a | 50000-250000 | 11
|  |  |  | 1b | 250000-500000 | 14
Rtf |  | MPa |  | 2 | 500000- 1000000 | 25
L |  | mm |  | Säkerhetsfaktor EN 1341 (2002)* |  |  | 1,6*
Obundet sättlager (makadam/naturgrus)
W |  | mm |  | * Senare standard från 2012 har andra värden, men
erfarenhet indikerar säkerhetsfaktor 1,6 som tillräcklig
Fs | 1.6
Slitlager= häll+sättlager |  | #DIV/0! | mm |  | För trafikklass ≥ 0 ska alltid plattjoklek ≥ 60 mm
Hällar, som beräknas enligt ovan, , klarar hållfastheten med god marginal förutsatt att:
¤ systemets sättlager, fog, mothåll har rätt teknisk kvalitet och är korrekt monterade
¤ bär- och förstärkningslagret har rätt tjocklek, rätt fraktion och är tillräckligt packande
¤ dräneringen är tillfredsställande så vatten inte blir stående i beläggningen
B.2 Smågatsten med klippt/kilad undersida | [7 empty] | B.2
Stentjocklek
Sättlager c:a 50 mm
Fog enligt Utemiljö 2020**
Klarar alla trafikklasser
Slitlager=sten+sättlager |  | 50 | mm |  |  |  | ca 50 mm
B.3 Storgatsten med klippt/kilad udersida | [7 empty] | B.3
Stentjocklek |  |  | mm
Sättlager c:a 50 mm |  |  |  |  | Fog enligt Utemiljö 2020**
Klarar alla trafikklasser
Slitlager=sten+sättlager |  | 50 | mm |  |  |  | ca 50 mm
B.4 Smågatsten med sågad undersida
B.4
Stentjocklek
Sättlager | 30 mm
Klarar i och för sig trafikklass 2
men glider vid hög trafikbelastning |  |  |  |  | Fog enligt Utemiljö 2020**
Slitlager=sten+sättlager |  | 30 | mm
ca 30 mm
Fs
Fs =Säkers faktor
6 mm fog
30 mm
sättlager
Obundet bärlager
Fs
p
P=brottlast
dvs. maxlast för resp. trafikklass
Sättlager
Sättlager
Sättlager
hos stenen